## Sheet1
Артикул | Цвет | Цветовая гамма | Пустотность | Влагопоглощение | Вид материала | Поверхность | Марка прочности, кг/см2 | Теплопроводность | Морозостойкость | Распродажа | Склад | Вид размера | Производитель | Вес 1 шт, кг
| шоколад | темные | полнотелый | 6,5% | гиперпрессованный | гладкая | М-250 | 0,80 Вт/м*С | F100 | Нет | Андреево - Нижегородская область | одинарный 1 НФ | Судогодский кирпич | 4,2